## GPT审核通过
招聘场景 | 行业 | 岗位 | JD | 技能分类 | 技能 | 知识点 | 难度 | 题目 | 审核状态 | 参考答案-第一层 | 参考答案-第二层 | 参考答案-第三层 | 提示词
校园招聘/社会招聘通用 | 新能源制造 | 工艺工程师 |  | 制程管控 | 纠正预防措施 | 短期遏制措施 | 简单 | 当产线发现某道工序的温度参数连续超出控制限，且尚未影响到后续工序时，工艺人员应立即采取的短期遏制措施是什么？请简述。 | 通过 | 立即暂停该工序对应设备的当前作业批次，隔离已加工但未流转的在制品，同步锁定异常时间段内设备的温控参数设置与运行日志，并确认该批次产品尚未进入下道工序。 | 常见做法有四种：一是暂停设备运行并隔离在制品，适用于异常刚被识别、风险边界清晰的场景，时效性强但可能影响节拍；二是临时启用备用温控通道或校准模块进行参数复位，适合传感器漂移类问题，但需确认备用通道已验证有效；三是调取实时SPC数据比对历史受控状态，辅助判断是否属系统性偏移，利于快速归因但依赖数据完整性；四是协同设备工程师现场核查加热元件与热电偶安装状态，适用于物理性失效高发环节。当前最管用的是暂停加隔离，因其直接阻断风险扩散路径，符合新能源制造对过程稳定性的强约束要求。 | 1个异常情况概要：温控系统显示超限但实际测温探头读数正常。具体情况：热电偶接触不良或信号干扰导致DCS误报，易引发误停机。解决思路：优先使用手持式红外测温仪交叉验证关键点位实测温度，同步检查信号屏蔽与接线端子紧固状态。1个复杂问题概要：同一温区多台设备同步出现相似超限趋势。具体问题：反映可能是公用介质（如氮气伴热源、冷却水回路）波动或中央温控算法版本异常。解决思路：横向拉通各设备实时温控曲线与介质参数，联合动力与自动化团队排查上游供给稳定性及控制器固件状态。
校园招聘/社会招聘通用 | 新能源制造 | 工艺工程师 |  | 数据分析与改善 | DOE实验设计 | 部分因子筛选 | 中等 | 在电池极片涂布工艺中，发现涂层厚度均匀性波动较大，初步锁定涂布速度、烘箱温度、供料泵压、模头间隙四个关键参数。若采用部分因子设计进行快速筛选，为什么选择2^(4−1)设计时，主效应不会与任意两个参数之间的交互作用相互混杂？请简述这一设计在效应分辨上的核心保障机制。 | 通过 | 四因子二水平半因子设计如果采用分辨度四的生成关系，例如把第四个因子设为前三个因子的乘积，其定义关系为四因子交互。这样每个主效应只会与三因子交互混杂，不会与任意两个参数之间的二阶交互混杂。核心前提是选择分辨度足够的设计，而不是任意半因子表都天然满足这一点。 | 现场应用时通常先确认筛选目标：若只想快速识别主效应，可优先选用分辨度四的标准半因子设计，运行次数少且主效应解释相对清晰；若已怀疑某两个参数存在强交互，应补充折叠实验或针对性小试，避免把交互误判为单个参数影响；若历史数据不足，则先用保守的标准设计完成初筛，再把显著因子带入下一轮细化验证。综合来看，标准分辨度四设计适合首轮筛选，但结论只能作为筛选依据，不能直接替代后续工艺窗口确认。 | 1个异常情况概要：主效应方向与现场复验不一致。具体情况：实验显示涂布速度影响显著，但单独调整速度后厚度均匀性没有改善。解决思路：回查设计表和随机化执行记录，确认是否有未考虑的交互或批次干扰，再补做针对性交互验证。1个复杂问题概要：多个因素同时显著且工艺机理相互耦合。具体问题：速度、泵压和模头间隙都显著，难以判断优先调哪个。解决思路：先保留对质量风险影响最大的因素组合，开展折叠或局部全因子验证，再把结果固化为可执行的工艺窗口。
校园招聘/社会招聘通用 | 新能源制造 | 工艺工程师 |  | 精益与降本 | 节拍瓶颈改善 | 线平衡率计算 | 中等 | 在一条连续生产的装配线上，各工序的实测节拍时间已通过现场观测获得。请简述线平衡率的计算逻辑，并说明当该指标偏低时，工艺工程师在不增加设备或人员的前提下，最常采用哪两种现场可快速实施的改善动作来提升它。 | 通过 | 线平衡率反映的是整条产线各工位作业时间与产线节拍匹配的整体效率水平，其计算逻辑是将所有工位实测作业时间的总和，除以工位数量与产线目标节拍（通常取最长工位时间即瓶颈节拍）的乘积，所得比值即为线平衡率。 | 工艺工程师常用两类快速落地的调整方式：一是工位内作业重组，比如把原属同一工位中耗时波动大的子任务拆解、交叉或重新排序，使单工位内时间更稳定，适合人机协同节奏不一致的场景，但若动作耦合度高则易引发漏装或错序；二是跨工位作业再分配，将瓶颈工位的部分可剥离动作平移至相邻空闲或低负荷工位，适用于动作物理边界清晰、无强先后依赖的新能源电池模组装配环节，实施快但需同步校验防错逻辑是否覆盖转移后的新路径。当前产线若存在明显‘头重尾轻’分布，优先采用跨工位再分配见效更快。 | 1个异常情况概要：工位间物料交接点出现频繁等待或堆积。具体情况是某工位完成时间远早于下游接收准备就绪时间，导致上游停滞、下游空等，表面看是节拍失衡，实则是物流节拍与工艺节拍未对齐。解决思路是工艺工程师牵头拉通物流规划同事，现场微调缓存区容量与信号触发阈值，不改工位动作，仅优化交接响应节奏。1个复杂问题概要：多个工位共享同一类专用工装或检测设备。具体问题是该资源成为隐性瓶颈，导致关联工位实际可用时间被压缩，线平衡率计算未体现资源占用冲突。解决思路是工艺工程师梳理设备共用图谱，推动设置轮换规则或嵌入短时复位提示机制，在不增配前提下释放设备时间窗口。
校园招聘/社会招聘通用 | 新能源制造 | 工艺工程师 |  | 数据分析与改善 | DOE实验设计 | 部分因子筛选 | 中等 | 某锂电隔膜拉伸工序中，断裂伸长率离散度偏高，团队识别出牵引辊转速、热定型温度、冷却风速、张力设定四个可调工艺因素。若用部分因子设计开展首轮筛选实验，当采用2^(4−1)构型时，如何理解‘主效应估计值实际包含了该因子与某个二阶交互作用的叠加’这一现象？请结合该设计的生成元特点简单说明。 | 通过 | 在2^(4−1)部分因子设计中，需选定一个生成元来构造设计，例如I=ABCD，此时各主效应与三阶交互作用混杂；若选用I=ABC，则D与AB混杂，A与BC混杂，即每个主效应会与某个二阶交互作用无法区分，导致其估计值实质是两者共同贡献的叠加。 | 实际工作中常用三种生成元设定方式：一是选I=ABC，使D与AB混杂，适合预判AB交互作用较弱的场景，但若AB实际影响显著，主效应D的解读就会失真；二是选I=ABD，让C与AB混杂，适用于冷却风速C预期不与牵引辊转速A、热定型温度B产生强协同的情形；三是选I=ACD，使B与AC混杂，适合热定型温度B单独作用主导的工况。当前锂电隔膜拉伸过程机理表明，牵引辊转速与热定型温度常存在耦合响应，因此优先规避将二者组合成生成元中的二阶项，推荐采用I=BCD类生成元，让A与BCD混杂，保留对A主效应的相对纯净估计。 | 1个异常情况概要：主效应显著但实际由强二阶交互驱动。具体情况：实验后发现张力设定主效应p值很小，但产线验证时单独调整张力无改善。解决思路：立即回溯生成元设定，检查该主效应是否与已知强交互项（如牵引辊转速×冷却风速）混杂，必要时补做针对性两因子交互验证实验。1个复杂问题概要：多个主效应同时显著且方向矛盾。具体问题：牵引辊转速和冷却风速主效应均显著为正，但联合作用反而导致离散度恶化。解决思路：判断是否存在未被识别的隐藏混杂结构，暂停结论输出，改用序贯实验策略，先固定其他因子，聚焦这两因子的全因子小试，确认真实交互形态后再更新筛选模型。
校园招聘/社会招聘通用 | 新能源制造 | 工艺工程师 |  | 光伏电池片工艺 | 薄膜沉积控制 | PVD适用场景 | 简单 | 在光伏电池片的薄膜沉积工艺中，物理气相沉积（PVD）通常适用于制备哪一类功能薄膜？请简单说说。 | 通过 | PVD在光伏电池片工艺中通常适用于制备导电类功能薄膜，比如透明导电氧化物层（如ITO、AZO）或金属电极层（如钛/银叠层），这类薄膜需兼顾高导电性、良好附着力及与后续工艺的兼容性。 | 实际产线中常用三种PVD作业方式：一是直流磁控溅射用于沉积AZO等氧化物，成膜均匀性好但速率偏低，适合对光学透过率要求高的前表面；二是射频溅射适配绝缘靶材，但设备成本高、维护复杂，量产中多用于研发验证阶段；三是共溅射或多靶交替溅射可调控成分梯度，适用于复合导电层，但对腔室洁净度和工艺重复性要求极高。综合时效性与稳定性，直流磁控溅射仍是当前主流产线最常采用的方式。 | 1个异常情况概要：PVD镀膜后出现方阻离散偏大。具体情况是同一批次硅片上不同区域方阻波动超过工艺窗口，可能由靶材刻蚀不均、基片温度分布不一致或真空度波动引起。解决思路是优先核查溅射功率稳定性与冷却水温控制，再结合膜厚mapping数据定位异常区域，针对性调整挡板开合状态或基片转速。1个复杂问题概要：PVD沉积的TCO层与后续丝网印刷浆料附着力不足。具体问题是烧结后银浆剥离或接触电阻升高。解决思路是协同材料厂商优化TCO表面功函数与粗糙度，同步在PVD末段增加低能离子束表面活化处理，提升界面化学键合能力，而非单纯调整溅射参数。
校园招聘/社会招聘通用 | 新能源制造 | 工艺工程师 |  | 储能系统工艺 | PCS集成工艺 | 高低压接线 | 简单 | 请简单说说PCS高低压接线中，直流侧正极和负极线缆的绝缘层颜色分别是什么。 | 通过 | 在PCS高低压接线作业中，直流侧正极和负极线缆的绝缘层颜色不具唯一性，必须严格依据本项目图纸标注、产线执行的企业工艺标准或客户指定的电气标识规范来确认，不得自行套用通用色标经验。 | 实际作业中常用三种确认方式：一是优先核对项目BOM附带的线缆规格表及接线图注释，适用于所有定制化储能项目，最可靠但需耗时查阅；二是调取产线当前生效的《PCS装配作业指导书》中‘直流接线章节’的色标对照页，响应快、适配产线节拍，但若版本未及时更新易出错；三是现场向工艺工程师发起标准确认流程，通过MES系统提交‘标识合规性核查’工单，留痕可溯，适合首件或变更后验证，但时效性略低。综合来看，在批量生产场景下，应以第二方式为主、第一方式为辅，双源交叉验证。 | 1个异常情况概要：现场发现图纸与作业指导书对同一型号PCS的直流极性色标要求不一致。具体情况：图纸标注负极为黑色，而现行作业指导书仍沿用旧版写为蓝色。解决思路：立即暂停该工位接线作业，同步比对最新版ECN变更记录及客户签样文件，由工艺工程师判定有效版本，并更新作业指导书对应条款，同步完成班组长级宣贯。1个复杂问题概要：多个客户项目共线生产，不同项目对直流线缆颜色要求互斥。具体问题：A项目要求正极红/负极黑，B项目要求正极棕/负极蓝，但线缆物料未做项目级隔离。解决思路：推动在SAP-Material主数据中增加‘项目专属标识属性’字段，联动MES工单自动匹配色标规则，并在物料暂存区设置按项目分区的色标可视化看板，由线边检验员执行投料前双人复核。
校园招聘/社会招聘通用 | 新能源制造 | 工艺工程师 |  | 数据分析与改善 | DOE实验设计 | 部分因子筛选 | 中等 | 在光伏组件封装工序中，层压温度、压力、时间三个参数对EVA胶膜固化效果影响显著。若需在12次实验内完成筛选，且必须保证能准确识别出各参数的主效应，请简述如何设计部分因子实验并说明关键依据。 | 通过 | 在只有层压温度、压力、时间三个因素且总实验次数允许达到十二次时，更稳妥的做法是采用三因子二水平全因子设计完成八次基本组合，再用剩余次数安排中心点或重复点。这样可以清楚估计各参数主效应，并对过程噪声和可能的曲率做初步判断。 | 常见方案有三类：第一类是三因子全因子加中心点，主效应解释最清晰，适合首轮工艺筛选；第二类是全因子加重复点，适合设备波动较大、需要估计实验误差的场景；第三类是先做少量预试确定安全范围，再在稳定范围内跑全因子，适合新材料或新设备导入。若题目目标是保证主效应识别，优先选择全因子加中心点或重复点，而不是强行使用部分因子设计。 | 1个异常情况概要：中心点结果与两水平趋势不一致。具体情况：温度和时间在高低水平间表现正常，但中心点固化效果反而偏低。解决思路：先检查层压机温控、真空和胶膜批次，再判断是否存在非线性响应。1个复杂问题概要：温度和压力存在明显协同影响。具体问题：单独提高温度或压力改善有限，组合调整才明显改善固化。解决思路：首轮全因子用于识别方向，后续围绕显著因素组合开展细化实验，形成可量产的工艺窗口。
校园招聘/社会招聘通用 | 新能源制造 | 工艺工程师 |  | 数据分析与改善 | SPC统计过程控制 | 控制图选型 | 中等 | 电芯注液工序中，每批次抽取1支电芯测量电解液注入量（单位：g），连续30批次形成时序数据。若目标是及时发现注入量的缓慢漂移趋势，应选用哪种控制图？请简述这样选择的主要原因。 | 通过 | 应选用EWMA控制图或CUSUM控制图。因为题干明确目标是‘及时发现缓慢漂移趋势’，而单值数据、小偏移检测、时序连续性这三者共同指向对微小过程偏移更敏感的指数加权移动平均或累积和类控制图。 | 实际工作中常用四种图做对比：I-MR图适合监控突发性大波动，但对小于1.5倍标准差的缓慢漂移反应滞后；Xbar-R图不适用，因每批只测1个样本，无法计算组内极差；移动平均图虽能平滑噪声，但响应延迟明显；EWMA和CUSUM则专为检测微小持续偏移设计——EWMA权重递减平滑处理更稳健，适合现场工程师日常判读；CUSUM灵敏度略高但对参数设定更敏感。在新能源产线注液工序这种对电解液精度要求严、漂移易引发后续化成不良的场景下，EWMA图兼顾灵敏性、鲁棒性和操作友好性，是当前主流产线首选。 | 1个异常情况概要：EWMA图出现频繁小幅越界但无实际工艺异常。具体情况：设备温漂或称重传感器零点缓慢漂移导致数据系统性偏移，但幅度未达工艺报警阈值。解决思路：结合设备点检记录交叉验证，区分是真实过程偏移还是测量系统漂移，必要时启动MSA复查。1个复杂问题概要：历史基线数据受前期工艺调试影响，稳定性不足。具体问题：前10批次注液参数尚未固化，导致EWMA初始权重参考值失真。解决思路：采用分段建模，剔除调试期数据重建控制限，或启用自适应初始化策略，用滚动窗口动态更新中心线与权重系数。
校园招聘/社会招聘通用 | 新能源制造 | 工艺工程师 |  | 工艺开发 | 工艺方案设计 | 工艺流程图 | 简单 | 在工艺流程图中，‘检验’工序一般用什么形状的图形表示？请直接说出图形名称。 | 通过 | 正方形 | 在新能源制造现场编制或审核工艺流程图时，常用三种图形表达检验环节：一是标准正方形，适用于常规来料、过程及出厂检验，符合ISO/TS 16949和IATF 16949对过程流程图的通用绘图规范；二是带双线边框的正方形，多用于关键质量控制点，强调该检验需记录数据并触发SPC分析，但若非关键工序使用易造成流程图冗余；三是正方形内嵌放大镜图标，适用于自动化视觉检测工位，在电池极片涂布、电芯焊接等高精度场景中便于快速识别，但需配套图例说明，否则新员工易误解。综合时效性与通用性，标准正方形是最稳妥、最广泛被产线、质量、工艺三方共同认可的基础表达方式。 | 1个异常情况概要：流程图中混用菱形表示检验。具体情况：部分工程师受程序流程图影响，误将检验当作判断节点，用菱形替代正方形，导致PFMEA分析对象错位、控制计划引用失效。解决思路：以工艺流程图图例表为唯一依据，所有检验符号必须与《公司工艺文件编制规范》附录A中定义的正方形图形保持一致，并由工艺主管在图纸会签环节做符号合规性校验。1个复杂问题概要：同一检验工序在不同层级流程图中符号不统一。具体问题：厂级总流程图用正方形，而车间级作业指导书流程图改用带标签的正方形，引发跨层级文件一致性审核不通过。解决思路：建立企业级工艺图形符号库并嵌入PLM系统自动校验，所有流程图输出前强制调用统一符号模板，确保从开发到量产全周期图形语义零偏差。
校园招聘/社会招聘通用 | 新能源制造 | 工艺工程师 |  | 数据分析与改善 | SPC统计过程控制 | 控制图选型 | 中等 | 储能系统PACK装配中，关键工序的焊接虚焊缺陷数每天统计一次，每班次检查100个焊点。近期发现缺陷频次有上升趋势。为监控该计数型特性，应选用哪种控制图？请说明理由。 | 通过 | 应选用c控制图。因为虚焊缺陷数是单位检验样本（即每班次固定100个焊点）下的缺陷总数，属于固定样本量下的缺陷个数监控，符合c控制图的适用前提。 | 实际工作中常用三种控制图备选：c图、u图和p图。c图适用于每次检验单位数量固定且关注总缺陷数的场景，如本例每班次恒定检查100个焊点；u图适合检验单位数量不一致时监控单位缺陷率，若后续调整为按面积或长度抽检则更适用；p图用于监控不合格品率，前提是每个焊点判为合格或不合格，而非统计多个缺陷。当前班次样本量稳定、缺陷可重复计数、且工艺工程师日常需快速识别异常波动，c图最直接、响应最快、计算与解读门槛最低，一线产线人员也最易协同使用。 | 1个异常情况概要：c控制图出现连续7点同侧但未超限。具体情况：数据看似受控，实则过程均值已发生缓慢偏移，可能源于焊机参数漂移或电极磨损。解决思路：结合运行图趋势分析，叠加短期能力指数Cpk变化判断，必要时触发设备点检与参数复核流程。1个复杂问题概要：虚焊缺陷存在聚集性，单个焊点常出现多处微虚焊，导致缺陷计数非独立。具体问题：c图假设各缺陷相互独立，而实际焊接热影响区缺陷易成片发生，造成过度警报。解决思路：改用链式抽样或引入缺陷位置聚类标记，在控制图分析前先做缺陷空间分布预判，再决定是否启用修正型c图或过渡到基于图像识别的智能预警辅助模式。
校园招聘/社会招聘通用 | 新能源制造 | 工艺工程师 |  | 锂电池工艺 | 电极制造工艺 | 匀浆参数控制 | 简单 | 匀浆工艺中，‘分散转速’和‘分散时间’这两个参数主要影响浆料的哪项关键质量指标？ | 通过 | 这两个参数主要影响浆料的颗粒分散均匀性，即活性物质、导电剂与粘结剂在溶剂中的微观分布状态是否均一、稳定，不出现局部团聚或沉降倾向。 | 实际作业中常用四种调整思路：一是优先微调分散时间，在转速适配设备安全限值前提下延长分散时间，适用于小批量验证或新配方导入，但过长易导致浆料温升超标、粘结剂降解；二是阶梯式提升转速并同步压缩时间，适合量产线节拍优化，但对设备机械稳定性要求高，转速突变易引发浆料飞溅或罐壁挂料不均；三是结合在线粘度监测动态反馈调整，当前主流产线已普遍采用，响应快且避免过度分散，但依赖传感器校准精度；四是参照历史PFMEA中该浆料体系的失效边界库做预设组合，稳妥高效，但需确保数据库持续更新。 | 1个异常情况概要：浆料静置后出现明显分层或表面浮黑。具体情况：导电剂在浆料上层富集，下层活性物质浓度偏低。解决思路：回溯分散阶段末段转速是否过低、时间是否不足，重点检查最后5分钟的转速曲线与温控记录，同步复核分散头磨损状态。1个复杂问题概要：同一批次浆料在不同涂布机上表现出差异性划痕或干膜厚度波动。具体问题：分散均匀性未达设备兼容阈值，导致流变响应不一致。解决思路：启动小样流变仪比对测试，锁定剪切稀化行为拐点，反向校准分散终点判定标准，而非单纯延长参数，同时核查分散后浆料输送管路停留时间是否引入二次沉降。
校园招聘/社会招聘通用 | 新能源制造 | 工艺工程师 |  | 工艺文件体系 | 工艺文件整理 | 文件分类归档 | 困难 | 光伏电池片产线导入新型PECVD设备后，原有镀膜工序的SOP、控制计划与PFMEA均需同步更新，但生产排程已满负荷运行，无法停线验证。此时三类文件的归档节奏应如何安排？请说明哪类必须‘先归档再执行’，哪类可‘边执行边归档’，依据是什么。 | 通过 | 涉及新设备导入的工艺文件变更，应先完成受控评审和关键文件生效，再允许现场按新版要求执行。SOP直接指导作业动作，必须先批准、培训、归档后执行；控制计划和PFMEA至少要先完成关键风险、关键控制点和探测方法的更新与批准，不能在关键项缺失时边执行边补。 | 常见安排有三种：一是高风险变更按完整闭环处理，SOP、控制计划、PFMEA关键项全部批准后再执行，合规性最强但周期长；二是拆分关键项和补充项，先完成会影响现场作业和质量控制的关键内容，非关键统计数据在试运行后补齐，兼顾时效和风险；三是通过临时变更单承接短期验证，明确有效期、责任人和退出条件，适合无法长时间停线的导入阶段。当前更稳妥的是第二种，前提是关键风险和控制措施已经受控。 | 1个异常情况概要：SOP已更新但控制计划未同步。具体情况：现场按新版参数作业，检验频次仍沿用旧版，导致异常未被及时发现。解决思路：建立文件联动清单，SOP发布前必须核对控制计划和PFMEA关键字段。1个复杂问题概要：试运行数据不足以支撑所有文件细节。具体问题：新设备刚导入，部分探测频次和反应计划还缺少实测依据。解决思路：先把已知关键风险和临时控制措施写入受控文件，并设置试运行复审节点，按数据结果更新非关键条款。
校园招聘/社会招聘通用 | 新能源制造 | 工艺工程师 |  | 精益与降本 | 精益生产方法 | 浪费识别分类 | 简单 | 在装配线上，员工频繁走动去取工具或物料，这属于哪一类浪费？为什么？ | 通过 | 这属于动作浪费，即人员在作业过程中不必要的移动、寻找、弯腰、转身、伸手等非增值动作。工艺工程师在新能源制造现场开展产线布局优化或工位设计时，必须将此类动作识别为典型动作浪费，因其不产生产品价值，却增加疲劳风险、降低节拍稳定性，并影响人机工程合规性。 | 常见调整方式有四种：一是工具物料定置化，将高频使用项固定在工位内伸手可及范围，适合节拍稳定、BOM固化产线，但若产品换型频繁易导致重布线成本高；二是按工序流配置滑轨式工具架，适配多型号混线场景，但需同步校准员工操作路径，否则可能引入新动作；三是采用AGV+缓存站按节拍配送，适用于大件或重物场景，但对信号响应和调度精度要求高，小批量试产阶段易出现空跑；四是结合数字工位系统实时提示物料位置，适合柔性产线，但依赖现场网络与终端可靠性。当前新能源电池模组装配线最常用的是定置化+滑轨组合，兼顾时效与换型适应性。 | 1个异常情况概要：定置后员工仍习惯性走动。具体情况：旧操作习惯未随布局变更同步训练，导致动作浪费表面消除、实际未根除。解决思路：联合班组长开展实操带教，先演示标准动线，再用现场观察复盘偏差，最后把新动线纳入标准作业确认。1个复杂问题概要：多型号共线导致工具和物料种类动态变化。具体问题：同一工位需适配不同产品结构，定置空间冲突且切换耗时。解决思路：采用模块化快换托盘和颜色编码定位，配合工单提示和线边复核，让员工按当前产品快速找到对应工具和物料。
校园招聘/社会招聘通用 | 新能源制造 | 工艺工程师 |  | 储能系统工艺 | 热管理消防 | 温控系统安装 | 简单 | 请简述储能集装箱温控系统安装时，冷媒管路焊接后必须进行的两项基本操作。 | 通过 | 冷媒管路焊接完成后，工艺工程师必须组织执行氮气保压试验和抽真空干燥。氮气保压试验用于验证焊缝及管路连接处的密封完整性；抽真空干燥则用于彻底清除管路内残留的空气、水分及非凝性气体，确保后续充注冷媒的纯度与系统长期运行可靠性。 | 在实际产线作业中，氮气保压通常采用分段保压与整体保压结合的方式：小批量试产倾向先分段保压再整体保压，便于快速定位漏点；量产阶段更常用整体保压配合检漏手段初筛，再对疑似点补做局部复验，兼顾效率与准确性。抽真空干燥则可采用单次抽真空或抽停结合的方式，具体真空要求和保持时间应按项目工艺文件、设备能力和客户规范执行。若发现真空保持不稳定，应先核查焊口、阀门密封和真空泵状态，再决定是否返修。 | 1个异常情况概要：保压过程中压力缓慢下降。具体情况：压力变化不明显但趋势持续，现场又未发现直观漏点。解决思路：优先排查阀芯密封、压力表接口和临时封堵点，同时结合环境温度变化判断是否为测量偏差。1个复杂问题概要：抽真空后指标看似达标，但充注后系统运行不稳定。具体问题：管路内水分或非凝性气体残留，导致后续换热异常或局部结霜。解决思路：追溯真空泵维护、软管暴露和干燥过滤器安装状态，必要时重新执行抽真空干燥和洁净度复核。
校园招聘/社会招聘通用 | 新能源制造 | 工艺工程师 |  | 氢燃料电池工艺 | 燃料电池测试 | 极化曲线测试 | 简单 | 请简述极化曲线测试在氢燃料电池工艺中主要反映哪三个关键性能指标？ | 通过 | 极化曲线测试在氢燃料电池工艺中主要反映活化极化区斜率、欧姆极化区斜率、浓差极化区斜率这三个关键性能指标。 | 在实际工艺调试与产线验证中，活化极化区斜率常通过调整催化剂载量和膜电极热压参数来优化，适用于新批次MEA导入阶段；欧姆极化区斜率主要受气体扩散层导电性、双极板接触电阻及质子交换膜含水状态影响，适合在电堆装配压力校准或湿度控制策略验证时重点监控；浓差极化区斜率则与流场结构设计、反应气流速分布及水管理效果强相关，多用于评估量产电堆在高负载工况下的稳定性。三者需协同分析——单独看某一段斜率易误判问题根源，例如浓差区异常可能由流场堵塞引起，也可能源于加湿不足，必须结合操作条件交叉比对。 | 1个异常情况概要：浓差极化区提前陡降。具体情况：在额定电流密度以下就出现电压快速跌落，常见于量产电堆单池一致性差或阴极进气湿度偏低。解决思路：优先排查阴极供气湿度控制精度与流道清洁度，同步复核同批次MEA的GDL疏水剂涂覆均匀性。1个复杂问题概要：三段斜率趋势相互干扰难以归因。具体问题：某批次电堆出现活化区斜率增大同时欧姆区斜率也上升，但浓差区无明显恶化。解决思路：应先锁定装配环节——检查热压温度与压力是否波动导致催化层微裂纹及膜界面接触不良，再验证质子交换膜在批量浸润过程中的含水稳定性。
校园招聘/社会招聘通用 | 新能源制造 | 工艺工程师 |  | 储能系统工艺 | PCS集成工艺 | 接地绝缘要求 | 困难 | 某储能项目PCS柜体完成接线后，绝缘耐压测试在500V DC下出现漏电流突增至3.2mA（标准限值≤1mA），复测前已排除端子短接和线缆破损。请简述你判断问题根源的逻辑路径，并说明为何优先验证接地端子与柜体金属框架之间的接触阻抗而非重新布线。 | 通过 | 首先确认测试条件符合工艺规程要求，包括环境温湿度、测试设备校准状态及施压方式；其次依据PCS集成工艺中接地绝缘要求，将漏电流异常归因于保护接地系统有效性不足或电位参考失准；最后聚焦于接地端子与柜体金属框架之间物理连接状态这一可快速验证项，作为首步排查动作。 | 常见作业方法有四种：一是使用毫欧表实测接地端子与柜体框架间接触阻抗，适用于现场快速定位高阻连接点；二是目视+力矩复核接地螺栓紧固状态，适合发现松动但无法识别氧化或镀层失效；三是用接地连续性测试仪做通路验证，灵敏度高但易受表面污染干扰；四是拆检接地线缆压接质量，耗时长且属破坏性操作。当前场景下，毫欧表法最管用——它能在不拆线、不扰动布线的前提下，定量识别接触界面异常，兼顾时效性与准确性。 | 1个异常情况概要：接地端子与柜体框架间存在微米级氧化膜或异物夹层。具体情况：装配时未按工艺要求执行清洁与涂抹导电膏，导致接触面电阻升高，在500V DC测试下形成非线性漏电通路。解决思路：按PCS集成工艺卡要求执行‘清洁-涂膏-紧固-复测’四步法，并记录每处接地的阻抗实测值。1个复杂问题概要：多点接地结构中存在虚接与实接混用。具体问题：部分接地端子已紧固但未形成低阻通路，而其他位置因结构变形导致接地路径绕行，使整体接地系统呈现局部高阻特征。解决思路：采用逐点隔离法，分段测量各接地支路阻抗，结合柜体结构图纸比对设计接地拓扑，锁定异常分支后针对性整改。
校园招聘/社会招聘通用 | 新能源制造 | 工艺工程师 |  | 氢燃料电池工艺 | 双极板加工 | 石墨板机加精度 | 困难 | 供应商提供的石墨坯料批次硬度波动达HV15–HV22，而当前CNC程序按HV18标定进给参数。近期加工后表面粗糙度Ra超差比例升至12%，且刀具寿命下降40%。请简述你如何建立适配硬度变异的动态加工参数调控机制，并说明该机制在量产导入前必须完成的两项验证。 | 通过 | 首先确认每批次石墨坯料的实测硬度值，并将其作为输入条件；其次将CNC程序中关键切削参数（如进给速度、主轴转速、切深）按硬度区间分档设定；最后在加工前由工艺工程师或产线技术员依据来料硬度检测结果，手动选择对应参数档位并加载执行。 | 常见做法有四种：一是按来料硬度区间建立参数组，适合批次差异明显但批内较稳定的情况；二是用小批量试切和表面粗糙度快速抽检形成反馈，响应较快但会增加首件等待；三是把硬度检测结果与加工程序选择做防错关联，适合设备互联基础较好的产线；四是用过程数据跟踪硬度、刀具磨损和粗糙度趋势，提前发现参数漂移。当前更稳妥的是硬度分档加首件验证，既便于量产执行，也便于追溯。 | 1个异常情况概要：硬度检测值与实际加工表现不匹配。具体情况：来料硬度记录显示在可加工范围内，但加工后仍出现粗糙度异常或刀具磨损加快。解决思路：复核硬度检测方法和取样位置，检查石墨坯料批内均匀性、刀具状态和夹持稳定性。1个复杂问题概要：同一硬度区间内加工结果波动较大。具体问题：硬度不是唯一影响因素，坯料致密度、各向异性和刀具磨损都会改变加工效果。解决思路：量产导入前至少完成参数分档有效性验证和连续加工稳定性验证，确认表面质量、关键尺寸和刀具磨损都能落在厂内工艺窗口内。
校园招聘/社会招聘通用 | 新能源制造 | 工艺工程师 |  | 光伏电池片工艺 | 薄膜沉积控制 | PVD适用场景 | 困难 | 在光伏电池片薄膜沉积工艺中，PVD更适合用于哪些类型的薄膜制备场景？请结合膜层功能和量产约束简要说明。 | 通过 | PVD通常更适合用于金属电极层、透明导电膜或部分功能性导电薄膜等场景。这类膜层往往关注导电性、附着力、膜厚均匀性和与后续工序的兼容性。是否采用PVD，需要结合材料体系、设备能力、产线节拍和界面风险综合判断，而不能简单说某一种沉积路线一定优于另一种。 | 常见判断方法有三类：一是看膜层功能，如果重点是导电、阻挡或接触性能，PVD通常更容易形成致密膜层；二是看基底敏感性，如果基底容易受能量粒子影响，需要评估溅射能量和表面损伤风险；三是看量产约束，包括靶材利用率、腔室洁净度、节拍和维护成本。综合来看，PVD适合对膜层物理性能和厚度一致性要求较高的场景，但需要通过试片验证确认其对界面和良率的影响。 | 1个异常情况概要：膜层附着力波动。具体情况：同一设备不同批次出现局部脱膜或接触异常。解决思路：复核基片清洁、腔室洁净度、靶材状态和沉积前表面处理条件。1个复杂问题概要：膜层性能达标但后续工序良率下降。具体问题：膜层应力、表面状态或界面兼容性影响后续印刷、烧结或封装。解决思路：把PVD参数、膜层测试和后续工序良率联动分析，通过小批量验证确定稳定工艺窗口。
校园招聘/社会招聘通用 | 新能源制造 | 工艺工程师 |  | 工艺文件体系 | PFMEA编制 | 失效模式描述 | 困难 | 在新能源电池叠片工艺中，若发现电芯叠片后出现极片错位，你如何描述这一失效模式？请聚焦现象本身，不引入检测方法或判定阈值。 | 通过 | 失效模式应描述叠片后正负极片相对位置偏离要求的现象本身，包括偏移方向、偏移位置、影响范围和是否呈局部或连续分布。描述重点是最终可观察的失效现象，而不是造成错位的张力、定位、视觉识别或设备动作原因。 | 常见描述方法有三种：一是按偏移方向描述，例如横向偏移、纵向偏移或边缘不齐，便于现场快速理解；二是按发生区域描述，例如首片、尾片或局部层间错位，便于后续追溯工序；三是按影响对象描述，例如影响极耳对位、隔膜覆盖或焊接位置，便于连接控制计划。当前更推荐把方向、区域和影响对象组合描述，既清楚又不混入检测阈值。 | 1个异常情况概要：把原因写成失效模式。具体情况：将视觉定位偏差或张力波动写在失效模式栏，导致PFMEA后续原因分析重复。解决思路：失效模式只写极片错位现象，原因另放在潜在原因栏。1个复杂问题概要：错位同时影响多个后续工序。具体问题：极片错位既可能影响隔膜覆盖，也可能影响极耳焊接定位。解决思路：按主要功能影响拆分或补充说明失效后果，保证每个失效模式都能对应清晰的控制措施。
校园招聘/社会招聘通用 | 新能源制造 | 工艺工程师 |  | 工艺文件体系 | PFMEA编制 | 失效模式描述 | 困难 | 在新能源电池涂布工序的PFMEA编制中，当描述‘涂布面密度不均’这一失效模式时，为什么不能仅写‘面密度超差’，而必须具体说明不均发生在哪个工艺环节、沿什么方向呈现何种分布特征？请简述你的理解。 | 通过 | 因为PFMEA中的失效模式描述必须满足可识别、可追溯、可验证三项基本要求，仅写‘面密度超差’属于结果性表述，无法对应到具体工艺控制点，也不支持后续原因分析与措施落地。 | 常见做法有三种：一是按发生环节描述，例如涂布头、烘箱入口或收卷段，适合快速对应工艺控制点；二是按分布方向描述，例如横向不均、纵向周期波动或局部条纹，便于后续定位原因；三是结合过程记录描述异常出现的时段或批次范围，便于追溯材料、设备和参数变化。当前更推荐把环节、方向和形态组合表述，使PFMEA中的失效模式能够支持原因分析和控制计划制定。 | 1个异常情况概要：失效模式描述过于笼统。具体情况：只写面密度超差，评审时无法判断是横向不均、纵向波动还是局部漏涂。解决思路：在PFMEA模板中要求补充发生环节、分布方向和现象形态。1个复杂问题概要：同一失效现象在不同机台表现不同。具体问题：一条线表现为横向不均，另一条线表现为纵向周期波动，如果都写成面密度异常，会导致措施不匹配。解决思路：按机台和工艺段建立失效模式示例库，编制时优先选择与实际现象一致的描述。
校园招聘/社会招聘通用 | 新能源制造 | 工艺工程师 |  | 工艺文件体系 | PFMEA编制 | 失效模式描述 | 困难 | 在新能源电池模组装配过程中，若发现电芯堆叠后出现局部错位，导致后续激光焊接时焊缝偏移。请简述你在PFMEA中描述这一失效模式时，应聚焦哪些关键现象特征，而不应混入原因或检测手段。 | 通过 | 在PFMEA中描述该失效模式时，应聚焦电芯堆叠后出现的可观察位置偏差，以及它对后续焊接位置、接触面积或装配状态造成的影响。描述应体现错位对象、错位方向、发生区域和后续影响，不应把夹具磨损、视觉检测、阈值或返修动作混入失效模式栏。 | 常见描述方法有三类：一是按对象描述，例如电芯边缘错位、极耳区域错位或堆叠基准边偏移，便于现场识别；二是按影响描述，例如导致焊缝位置偏移或焊接覆盖不足，便于连接失效后果；三是按区域描述，例如局部层间错位或整体堆叠偏移，便于后续原因分析。当前更推荐对象加影响的表述，既能聚焦现象，也能让控制计划找到对应检查点。 | 1个异常情况概要：把原因写进失效模式。具体情况：将夹具定位不稳或来料尺寸波动写成失效模式，导致PFMEA结构混乱。解决思路：失效模式只描述电芯堆叠错位及其对焊接的影响，原因另列。1个复杂问题概要：错位同时引发焊接和绝缘风险。具体问题：局部错位既可能导致焊缝偏移，也可能影响绝缘件覆盖。解决思路：根据主要功能影响拆分失效后果，并在控制计划中分别设置位置确认和绝缘覆盖确认。