## Sheet1
问题 | 第一层 | 第二层 | 第三层 | 技能分类 | 技能 | 知识点 | 难度 | 行业 | 岗位 | 招聘场景 | 一审_是否删除 | 一审_删除原因 | 二审_是否删除 | 二审_删除原因 | 题目是否修改 | 是否重新出题 | 一审_错误大类集合 | 二审_错误大类集合
某新能源汽车电池包下壳体的注塑件在侧壁安装孔周围设置了放射状加强筋以提升螺栓紧固刚性，但量产中发现筋根部与基面交接处持续出现深度缩水凹陷，且同一模具在不同批次生产时凹陷程度波动明显。请结合注塑过程中熔体流动前沿温度梯度、筋位局部冷却速率差异、以及结晶性材料在非均匀约束下的收缩各向异性特征，分析该缩水缺陷产生波动性的根本原因，并说明在不变更模具水路和注塑工艺窗口的前提下，应如何重构加强筋的拓扑布局与截面渐变逻辑来稳定收缩行为。 | 该缩水凹陷波动性的根本原因在于：放射状加强筋导致筋根区域形成局部厚壁+多向约束的几何突变区；熔体前沿在此处因流动迟滞而温度梯度加剧，结晶性材料（如PP+滑石粉或PA66+GF）在非均匀热历史和边界约束下，沿筋厚方向与基面平行方向的收缩率差异被放大；不同批次原料批次间熔指、成核剂分散性及水分含量的微小波动，在该敏感结构上被几何-热-力学耦合效应显著放大，从而引发缩水深度的批次间波动。 | 常见改进方案有四种：一是将放射状筋改为环形+短径向过渡筋，降低多向约束冲突，但需校核螺栓预紧力传递路径完整性；二是采用根部倒圆+线性渐薄至末端的截面，缓和厚度突变，但对模流填充平衡要求更高；三是引入阶梯式截面（两段式厚度），兼顾刚性与收缩均质性，但需验证装配间隙干涉；四是采用偏置筋（筋中心线向基面外侧偏移），使收缩变形向非功能面偏移。综合评估，第二种线性渐薄方案最优——它在不增加模具修改量、不改变工艺窗口前提下，最直接削弱筋根热积累与收缩各向异性耦合点，且符合机械工程师在图纸阶段即可主导落地的职责边界。 | 1个异常情况概要：筋根缩水随环境湿度升高而加剧；具体情况：夏季车间湿度大，吸湿性结晶材料（如PA66）含水率波动导致熔体黏度下降、保压传递效率降低，筋根补缩不足；解决思路：在DFMEA中将‘原料含水率控制’列为设计输入强约束项，推动在BOM技术协议中明确供应商干燥工艺参数与批次检测要求，并在OTS阶段增加温湿度关联性验证试验。1个复杂问题概要：筋位重构后螺栓孔周边刚性衰减超目标值；具体问题：渐薄设计降低局部弯曲刚度，影响模态频率与紧固扭矩衰减曲线；解决思路：联合CAE结构仿真工程师开展多目标优化，在筋高、根部厚度、渐变斜率三者间做帕累托权衡，输出带公差带的筋截面控制图，纳入2D图纸技术要求栏，确保制造端可执行、检验端可判定。 | 汽车制造工艺 | 注塑工艺适配 | 加强筋与缩水变形关系 | 困难 | 汽车整车及零部件制造业 | 机械工程师 | 校园招聘/社会招聘通用 | 是 | Gemini3.1pro: 题干包含大量引导性专业术语（如“结合注塑过程中熔体流动前沿温度梯度...”），且要求分析过于复杂，不适合口语直接作答。应简化为“某注塑件加强筋根部出现深度缩水凹陷且批次间波动大，请分析原因并说明如何从结构上优化加强筋设计。” | 是 | Gemini3.1pro: 题干包含大量引导性专业术语（如“结合注塑过程中熔体流动前沿温度梯度...”），且要求分析过于复杂，不适合口语直接作答。应简化为“某注塑件加强筋根部出现深度缩水凹陷且批次间波动大，请分析原因并说明如何从结构上优化加强筋设计。” | 否 | 是 | A | A
某混合动力车型的电池包上盖采用碳纤维复合材料，需与铝合金托盘实现高强度、耐振动且不破坏纤维连续性的连接。请简述在满足量产自动化装配前提下，为何优先选用热熔嵌件而非自冲铆接，并从纤维层间损伤风险、热-机械耦合载荷下的失效起始位置、以及产线换型柔性三方面说明技术权衡依据。 | 热熔嵌件是通过加热使嵌件周围碳纤维基体局部软化并熔融，再压入嵌件形成机械锚固与界面扩散结合；自冲铆接则是靠铆钉穿透碳纤维层并翻边锁紧在铝合金侧。前者不打断纤维走向，后者需强制穿刺多层纤维，易引发层间分层与纤维切断。 | 三种常见方案中：自冲铆接虽节拍快但必然造成纤维断裂和孔周应力集中，振动下易从铆钉孔边缘起裂；螺栓加胶接需额外涂胶工位与固化时间，难适配高速产线；热熔嵌件在自动化产线上可集成于热压或模内嵌入工位，一次成型，纤维完整性保持好，且嵌件本体与铝合金托盘能直接螺接，兼顾强度与装配柔性。综合来看，热熔嵌件在纤维保护性、载荷适应性与产线集成度上最平衡。 | 1个异常情况概要：热熔过程温度失控导致碳纤维树脂基体过烧碳化。具体情况：嵌件加热温度超250℃或保温时间过长，使环氧或氰酸酯基体降解，界面结合力骤降。解决思路：在嵌件上集成微型热电偶反馈闭环温控，结合红外测温实时校验，设定双冗余温度阈值并联动压机停机。1个复杂问题概要：碳纤维铺层方向与嵌件轴向不匹配导致拔出力离散。具体问题：不同区域铺层角度差异使热熔后树脂流动各向异性，嵌件周围锚固深度波动大，实测拔出力CV值超15%。解决思路：基于铺层仿真提前定义嵌件布点区域约束，在数模阶段协同复材工艺工程师锁定允许嵌入的铺层角度窗口，并在BOM中固化嵌件类型与对应铺层编号映射关系。 | 机械设计基础 | 连接与紧固设计 | 铆接与嵌件连接适用场景 | 困难 | 汽车整车及零部件制造业 | 机械工程师 | 校园招聘/社会招聘通用 | 是 | GPT5.5: 答案称热熔嵌件会使碳纤维基体熔融并界面扩散，但又举环氧/氰酸酯等热固性基体，热固性复材不能熔融。；Gemini3.1pro: 题干要求“从纤维层间损伤风险、热-机械耦合载荷下的失效起始位置、以及产线换型柔性三方面说明”，指定多维度专业分析过于书面化，不适合口语作答。应简化为“请简述为何优先选用热熔嵌件而非自冲铆接”。 | 是 | GPT5.5: 答案称热熔嵌件会使碳纤维基体熔融并界面扩散，但又举环氧/氰酸酯等热固性基体，热固性复材不能熔融。；Gemini3.1pro: 题干要求“从纤维层间损伤风险、热-机械耦合载荷下的失效起始位置、以及产线换型柔性三方面说明”，指定多维度专业分析过于书面化，不适合口语作答。应简化为“请简述为何优先选用热熔嵌件而非自冲铆接”。 | 否 | 是 | AB | AB